## 【17823】导出表单数据20220328163129
关于《深圳市合成材料运动场地面层质量控制标准（征求意见稿）》意见反馈及采纳情况表
序号 | 姓名 | 联系方式 | 意见与建议 | 处理意见 | 理由
1 | 罗小姐 | 1342***3467 | 建议：第17页《人造草面层施工》中的9.0.11第2小点要求：人造草露出填充物高度不应大于10mm。因国际足联FIFA标准中要求人造草露出填充物高度应为18-22mm，其中15mm最优。故建议将10mm修改为15mm，以达到最舒适的高度，谢谢。 | 接受
2 | 邓京（广东新灏元科技有限公司） | 1892***4106 | 2.0.3封闭型颗粒 封闭在胶体主料中与空气不接触的颗粒，如混合型、复合型面层用颗粒。这里不应该是面层用颗粒，而应该是缓冲层用颗粒。 | 接受
3 | 郎小丽 | 1392***2586 | 随着塑胶跑道产品的不断迭代更新，目前在国内新出现的半预制塑胶跑道除了能满足新国标及相关国家标准外，也能达到国际田联检测认证标准。深圳作为改革开放前沿，对新事务更具包容性，建议将半预制塑胶跑道纳入标准当中。 | 接受
4 | 李大圣 | 1501***7923 | 5.3.4 无机填料含量应该属于化学性能，不应归为物理性能。还有表10.2.5中内容。 | 接受
5 | 李大圣 | 1501***7923 | 10.7.24中，户外现场检测按照JTGE60T 0964方法不太合适。因为目前中国运动场面层的抗滑值来自欧洲标准，欧洲标准数据是采用英国公路局的摩擦系数测定仪原型测定获得的。但英国Munro单摆摩擦系数测定仪的尺寸和橡胶块的硬度（国际橡胶硬度）、刻度盘与中国产的设备不同，有一定区别。可能会导致用中国产设备与进口设备检测时，误差较大。建议规定设备的橡胶硬度。 | 接受