## 定向征求意见汇总（按照住建局意见修改）
《轨道交通工程混凝土结构抗裂技术规程》（征求意见稿）公开征求意见采纳情况汇总表
序号 | 地方标准章条编号 | 意见内容 | 采纳情况 | 说明 | 提意见单位或专家
1 | 5.1.2 | 1、 5.1.2/70页，“根据现有资料统计及地铁工程经验，大体积混凝土的设计强度等级在C25～C50的范围内比较适宜。”中“C25～C50”与3.0.2条款、4.4.3条款不一致。 | 部分采纳 | 3.0.2和4.4.3已删除相关内容。 | 高龙华
2 | 7.3.4 | 2、7.3.4/29页，建议取消“4 混凝土拆模后，应采取预防寒流袭击、突然降温和剧烈干燥等养护措施。” 中的“寒流袭击”。 | 不采纳 | 深圳地区也有寒流袭击的历史记录，造成快速降温。 | 高龙华
3 | 7.5.10 | 3、 7.5.10/76页，“通水时间：混凝土入模后开始通水降温，并每 2h 测温一次。”建议调整为“混凝土浇筑完毕后2h内开始通水降温”，测温开始时间及间隔按与8.4.2 不一致。 | 不采纳 | 大体积混凝土采用冷水管降温需要在混凝土温升阶段将热量尽可能排除，以降低最高温度。这样，冷水管降温的作用才可以发挥最大，实际测量时，地铁结构可以降低10oC以上温峰。如果按照建议等全部混凝土浇筑完成两个小时，最早入模的混凝土已经有十多个小时以上了，水化作用早已发生，大量热量聚集在混凝土浇注体内，对降低温升十分不利。 | 高龙华
4 | 5.7.11 | 1、5.7.11/23页，“明挖车站和区间顶板回填在防水层施工完成后，宜回填800mm厚0.3MPa流态固化土为0.5Mpa。”表述不清。常规回填不建议采用流态固化土。 | 不采纳 | 1、流态固化土从国家政策层面上推动渣土资源化的绿色材料；2、从技术层面上作为肥槽回填顶板回填具有足够的强度和防渗性能，高于黏土回填（不密实、不防水）、砂石回填（不防水）、混凝土回填（抗裂不防水、成本高）的优势。3、国家行业标准推荐，四川省地方标准、北京等多省市团体标准推荐。4、地下工程根据《建筑与市政工程防水通用规程》要求增加设防，增加防水层不能起到再设防的作用，特别是轨道交通工程，采用流态固化土回填具有自密实、低收缩、极低渗透系数的特性；应积极推广应用。 | 钟义晖
5 | 3.0.5 | 2、 3.0.5，混凝土保温保湿养护工；应为混凝土保温保湿养护工艺。 | 采纳 |  | 钟义晖
6 | 3.0.6 | 3、 3.0.6，建议删除“送检测中心，”等文字。 | 部分采纳 | 修改改为送检测机构 | 钟义晖
7 |  | 1、4.2.1，与4.1.1条内容存在重复。 | 采纳 | 取消4.1.1.调整后面的条款编号 | 刘江龙
8 | 4.2.10 | 2、4.2.10，“尚应检验其它性能”修改为“尚应符合设计要求”。 | 采纳。 | 已修改。 | 刘江龙
9 | 5.6.1 | 3、5.6.1，标准中的计算公式要有编号，建议增加。 | 采纳 | 已修改。 | 刘江龙
10 | 7.5.2 | 1、7.5.2/30页，7.5.2 对掺有缓凝型外加剂或有抗渗性要求的混凝土，养护持续时间不得少于 14d，应有定期检查混凝土表面养护情况，保持混凝土表面湿润。混凝土强度达到1.2N/mm2前，不得在其上踩踏、堆放荷载、安装模板及支架。 | 不采纳 | 现有规范已有相关条款，本规范不再强调。 | 陈刚强
11 | 6.2.3 | 2、 6.2.3 第5条/24页，5 矿物掺和料的掺量：对于普通混凝土粉煤灰掺量宜为 15%～30%，对于预应力混凝土不得 超过 25%；矿渣粉掺量宜为 0～8%，不得大于 10%；矿合物掺合料根据气温变化可以调整幅度±5%左右，单掺比复掺量低10%左右。 | 不采纳 | 规程的原始条文：“矿物掺和料的掺量：对于普通混凝土粉煤灰掺量宜为15%～30%，对于预应力混凝土不得超过25%；矿渣粉掺量宜为0～8%，不得大于10%”就可以。因为矿物掺合料的掺量是由强度、抗裂、抗渗透、环境温度等诸因素共同决定的。目前尚未建立矿物掺合料掺量与气温的关系；至于单掺与复掺的掺量关系，也应依据混凝土的新拌工作性、强度、抗裂、抗渗透等性能的测试结果，进行综合考虑后决定。因此，不采纳对本规程条文的补充。 | 陈刚强