## Sheet1
《深圳市再生骨料混凝土制品技术规范（征求意见稿）》公开征求意见采纳情况汇总表
表格说明：本次征求意见截至10月26日，共收到9条意见。其中，采纳7条，部分采纳1条，解释1条。
序号 | 条文编号 | 反馈意见 | 采纳情况 | 说明
1 | 3.0.3、3.0.4 | 3.0.3句末少句号，其中应明确其他制品类型，建议与3.0.4互换位置，并在3.0.3中其他制品类型范围为表3.0.4中所列项。 | 采纳 | 已修改。
2 | 3.0.3 | 《深圳市住房和建设局关于组织开展2024年度建筑废弃物综合利用产品认定申请工作的通知》中规定了再生骨料混凝土制品的再生骨料取代率，与3.0.3中有差异，对于有承载力要求的再生骨料混凝土制品应适当减少再生骨料用量，建议对3.0.3中再生骨料取代率进行细化或在条文说明中补充说明。 | 采纳 | 已修改。
3 | 3.0.1 | 建议修改为“未经处理的被污染或腐蚀的建筑废弃物不得用于生产再生骨料”。 | 解释说明 | 本条“被污染或腐蚀的建筑废弃物不得用于生产再生骨料”，主要基于以下几点考虑：(1)被污染或腐蚀的成因较为复杂，对应的处理方式也相对多变，处理后的达标标准尚未完善，较难严谨、清晰的判定经处理后是否适用于生产再生骨料，故本条规定不得使用；（2）被污染或腐蚀的建筑废弃物可能涉及危废领域，建筑废弃物处置企业一般较难具备专业技术能力处理相关问题，故不纳入建筑废弃物处置相关工作内容；（3）被污染或腐蚀的建筑废弃物体量占比非常小，处理应用后工程抽样检测的质量控制风险较高。
4 | 3.0.2 | 建议修改为“在再生骨料混凝土制品的生产过程中，必须采取措施以最小化对环境的不利影响，并符合现行的国家及当地的环境保护法规和标准的相关规定。” | 采纳 | 已修改。
5 | 4.1.1 | 建议GB/T 25177为现行国家标准《混凝土用再生粗骨料》，请核查。 | 采纳 | 已修改。
6 | 4.1.2 | 建议表 4.1.2中的部分技术指标数值低于现行国家标准《混凝土和砂浆用再生细骨料》GB/T 25176 中的规定，地方标准应以不低于现行国家标准规定设立。 | 采纳 | 已修改。
7 | 4.2.5 | 建议删除此条规定。目前已有诸多方法可以缩短再生骨料混凝土制品的养护时间，再生骨料混凝土制品的性能应按性能指标（如强度、耐久性）控制。 | 部分采纳 | 本条“再生骨料混凝土制品养护时间总计不得少于28d”的本意是对自然养护条件下的规定，为保证自然养护下制品的出厂质量，将表述调整为“再生骨料混凝土制品自然养护时间总计不宜少于28d”。
8 | 5.1.3、6.1.3 | 建议：再生骨料混凝土砖的抗压强度（即砖的强度）通常在10 MPa到40 MPa之间，一些高质量的再生骨料混凝土砖可能具有更高的强度。 为了提高本标准的应用范围，建议按现行国家标准《普通混凝土小型砌块》GB/T 8239、《混凝土实心砖》GB∕T 21144、《建筑垃圾再生骨料实心砖》JG/T505等，扩大再生骨料混凝土砖的强度等级范围规定。 | 采纳 | 已修改。
9 | / | 建议细化原材料中再生粗骨料和细骨料的检测方法、频次。 | 采纳 | 已修改。